## Foglio1
TECHNICAL SHEET
ARTICLE ARTICOLO | FRISE' FR 9037 |  |  |  | COLLECTION COLLEZIONE
COMPOSITION COMPOSIZIONE | 100 % POLYESTER FR
WIDTH / CM ALTEZZA | 310
HEM ORLO | SELVEDGE |  | LEAD BAND
WEIGHT GR / M2 PESO GR / M2 | 73
DESIGN REPEAT RAPPORTO DISEGNO | NO
FINISHING FINISSAGGIO | YARN DYED
HARMONIZED CUSTOM TARIF TARIFFA DOGANALE | 54076130
LIGHT FASTNESS SOLIDITA' ALLA LUCE |  | 1 | 2 | 3 | 4 | 5 | 6 | 7 | 8
DIMENSIONAL STABILITY STABILITA' DIMENSIONALE | WARP ORDITO | 0-1% | 1%-2% | 2%-3% | 3%-4% | 4%-5% | OVER
| WEFT TRAMA | 0-1% | 1%-2% | 2%-3% | 3%-4% | 4%-5% | OVER
FASTNESS COLOR TO RUBBING RESISTENZA ALLO SFREGAMENTO | wet umido | 1 | 2 | 3 | 4 | 5 | 6 | 7 | 8
| dry secco | 1 | 2 | 3 | 4 | 5 | 6 | 7 | 8
MARTINDALE TEST ABRASIONE | 10000 | 15000 | 20000 | 30000 | 35000 | 40000 | 50000 | OVER
PILLING | 1 | 2 | 3 | 4 | 5
FR TEST OMOLOGAZIONI | ITALIA CLASSE 1 | FRANCE M1 | GERMANY B1 | BRITISH BS TYPE B | NFPA 701 | EN 13773 | IMO
END USE UTILIZZO
PACKING IMBALLAGGIO | FWR | DFR | Legenda : FWR=FULL WIDTH ROLL / DFR=DOUBLE FOLDED ROLL
CARE SYMBOLS |  |  | normal use |  | mild use |  | wash lavaggio
iron stiro
cleaning dry lavaggio a secco
OTHER SYMBOLS ALTRI SIMBOLI |  | ↔ | ↕
REACH | conformity and information according to REACH